## Plan1
PCRJ | SCO-Sistema de Custos de Obras e Serviços de Engenharia |  |  |  | FGV
TABELAS
1- Pesos Específicos de Materiais de Construção
a) Material Solto | Kg/m3
Areia Seca | 1.300 a 1.600
Areia Úmida | 1.700 a 2.300
Areia Fina Seca (0 a 1mm) | 1500
Areia Grossa Seca (1 a 8mm) | 1800
Argila Seca | 1.600 a 1.800
Argila Úmida | 1.800 a 2.100
Cal Hidratada | 1.600 a 1.800
Cal Hidráulica | 700
Cal em Pó | 1000
Cal Virgem | 1.400 a 1.600
Cimento a Granel | 1.400 a 1.600
Cimento em sacos | 1200
Gesso em Pó | 1400
Gesso Hidratado (em bloco) | 1.800 a 2.600
Hulha/Antracita | 900
Minério de Ferro | 2800
Terra Apiloada Seca | 1.000 a 1.600
Terra Apiloada Úmida | 1.600 a 2.000
Terra Arenosa | 1700
Terra Silicosa | 1400
Terra Vegetal Seca | 1.200 a 1.300
Terra Vegetal Úmida | 1.600 a 1.800
Entulho de Obras | 1500
b) Rochas e Materiais Rochosos e Fragmentados | Peso Específico Aparente
Kg/m3
Ardósia | 2.600 a 2.700
Areia Quartzosa Seca | 1700
Areia Quartzosa Úmida | 1.800 a 2.000
Arenito | 2.100 a 2.300
Basalto | 2900
Brita Basáltica | 1700
Brita Calcárea ou Arenária | 1600
Brita Granítica | 1800
Calcáreo Compacto | 1.800 a 2.600
Calcáreo Leve | 1600
Cascalho de Rocha-Seco | 1500
Cascalho de Rocha-Úmido | 1.800 a 2.000
Gnaisse | 2600
Granito | 2.600 a 3.000
Mármore | 2.500 a 2.800
Pedra Sabão | 2700
Rocha Marroada | 1.600 a 1.700
Seixo Arenoso | 1600
Seixo de Pedra Pomes | 1600
c) Blocos Artificiais (fabricados) | Kg/m3
Bloco de Argamassa (estuque) | 2200
Cimento (para pisos) | 2.200 a 2.400
Cimento-Amianto | 1900
Lajotas Cerâmica | 1.800 a 2.200
Tijolo Furado (furos quadrados) para simples vedação | 650 a 850
Tijolo Furado | 1.100 a 1.400
Tijolo Maciço | 1.800 a 2.000
Tijolo Sílico Calcáreo | 1.900 a 2.200
Tijolo Poroso | 1.000 a 1.100
Tijolo Vitrificado | 1900
d) Revestimentos e Concretos | Kg/m3
Argamassa Cal Hidráulica | 2.000 a 2.200
Argamassa Cimento/Cal/Areia | 1900
Argamassa Cimento e Areia | 2100
Argamassa de Gesso (estuque) | 1400
Argamassa de Cal e Areia | 1700
Concreto Simples | 2400
Concreto Armado | 2500
Concreto com Brita de Tijolo | 1800
Concreto com Argila Expandida | 2000
Concreto com Brita de Escória | 1500
Estuque de Argamassa de Cimento | 2000
Estuque de Argamassa de Cal | 1700
e) Metais | Kg/m3
Aço | 7800
Alumínio | 2600
Bronze | 8500
Chumbo | 11300
Cobre | 9800
Estanho | 7400
Ferro Forjado | 7900
Ferro Fundido | 7400
Latão | 8500
Zinco | 7200
f) Materiais Diversos | Kg/m3
Alcatrão | 1200
Álcool | 800
Asfalto | 1.600 a 2.000
Borracha (juntas) | 1700
Carvão Mineral em Pó | 700
Carvão em Pedra | 1.600 a 1.900
Carvão Vegetal | 400
Cimento em Pó | 1.100 a 1.700
Clinker de Cimento | 1500
Cortiça Aglomerada | 400
Cortiça Natural | 240
Escória de Alto Forno | 2200
Lenha | 500
Papel | 1.400 a 1.600
Plástico (em chapas/canos) | 2100
Porcelanas | 2200
Resinas | 1000
Turfa | 300 a 600
Vidro | 2.400 a 2.600
Zarcão | 240
g) Madeira
Madeiras leves (cedro, jequitibá, pinho araucária, pinus heliotis). | até 600Kg/m3
Madeiras de dureza média, trabalháveis em carpintaria e marcenaria (canela, cerejeira, eucalipto, freijó, Gonçalo Alves, imbuia, louro, peroba de campos, pau marfim, vinhático). | de 600 a 750Kg/m3
Madeiras duras, para estrutura ou exposição à intempéries (angico-vermelho, branco e preto, batinga, braúna, cabriuva, carvalho, guajuvirá, ipê amarelo, jacarandá, maçaranduba, mogno, óleo vermelho, peroba rosa, roxinho, sucupira). | acima de 750Kg/m3
Obs.1: Madeiras consideradas com 15% de umidade.
Obs.2: Os itens elementares relativos à madeira prevêem, na sua cotação, a certificação das mesmas de acordo com os Decretos nº 27715 de 21/03/2007 e nº 28600 de 24/10/2007.
2 - Pesos Específicos de Materiais Usuais em Vias de Tráfego
a) IN SITU (antes da escavação) |  |  |  | t/m3
Material de 1a categoria (areia, argila ou piçarra) |  |  |  | 1.7
Material de 2a categoria (moledo ou rocha decomposta) |  |  |  | 2.1
Material de 3a categoria (rocha viva) |  |  |  | 2.7
b) Material Solto
Material de 1a e 2a categorias |  |  |  | 1.4
Rocha fragmentada |  |  |  | 1.5
Rocha marroada |  |  |  | 1.6
Brita, areia, pó-de-pedra, pedra-de-mão |  |  |  | 1.5
c) Material Betuminoso
Materiais betuminosos |  |  |  | 1
d) Material Compactado
Subleito depois de regularizado ou depois de aplicado reforço |  |  |  | 1.8
Camada de bloqueio (areia ou pó-de-pedra) |  |  |  | 1.8
Sub base |  |  |  | 1.9
Base (AASHO intermediário) |  |  |  | 2.1
Base (AASHO modificado) |  |  |  | 2.2
Base de solo-cimento |  |  |  | 2
Base de solo-betume |  |  |  | 2
Base de solo-brita |  |  |  | 2.1
Base de brita graduada |  |  |  | 2.15
Base de brita corrida |  |  |  | 1.95
CBUQ |  |  |  | 2.3
Pré-misturado a frio |  |  |  | 2.2
3 - Empolamento e Fator de Conversão dos Volumes de Terra
MATERIAL | Kg/m3 no corte | % de | Fator de | Kg/m3 de material
| (Estado Natural) | Empolamento | Conversão | em Estado Solto
Argila Seca | 1620 | 40 | 0.72 | 1170
Argila Molhada | 2100 | 40 | 0.72 | 1500
Carvão Antracito | 1560 | 35 | 0.74 | 1140
Carvão Betuminoso | 1350 | 35 | 0.74 | 990
Terra Seca | 1020 | 15 a 35 | 0,87 a 0,74 | 750
Terra Molhada | 2100 | 25 | 0.8 | 1680
Pedregulho Seco | 1470 | 10 a 15 | 0,87 a 0,74 | 750
Pedregulho Molhado | 2340 | 10 a 15 | 0,91 a 0,87 | 2130
Gesso | 2580 | 30 | 0.77 | 1980
Minério de Ferro | 2760 | 18 | 0.85 | 2340
Pedra Calcárea | 2640 | 65 | 0.6 | 1590
Areia Seca | 1320 | 10 | 0.91 | 1140
Areia Molhada | 1470 a 2340 | 10 a 15 | 0,91 a 0,87 | 1290 a 2130
Pedra Arenosa | 2400 | 65 | 0.6 | 1440
Piçarra | 2640 | 65 | 0.6 | 1590
Escória de Minério | 1740 | 65 | 0.6 | 1050
Escória de Fundição | 1560 | 65 | 0.6 | 930
Pórfiro (mármore) | 3000 | 50 | 0.66 | 1980
FONTE: MANUAL DA CATERPILLAR
TABELA - FATOR DE CONVERSÃO DOS VOLUMES DE TERRA
Tipo de solo | Condições em | Convertido em
| que está | No Local | Solto | Compactado
Areia | No local | 1 | 1.11 | 0.95
| Solto | 0.9 | 1 | 0.86
| Compactado | 1.05 | 1.17 | 1
Terra comum | No local | 1 | 1.25 | 0.9
| Solto | 0.8 | 1 | 0.72
| Compactado | 1.11 | 1.39 | 1
Argila | No local | 1 | 1.43 | 0.9
| Solto | 0.7 | 1 | 0.63
| Compactado | 1.11 | 1.59 | 1
Rocha extraída por meio | No local | 1 | 1.5 | 1.3
de explosivos, calcáreos | Solto | 0.67 | 1 | 0.87
e equivalentes, compactos | Compactado | 0.77 | 1.15 | 1
FONTE: LIVRO DE TERRAPLENAGEM - LOPES PEREIRA
4 - Pesos de Equipamentos
(para cálculo de custos de transporte)
a) Equipamento para Construção de Estradas, Escavações e |  |  |  | Kg
Aterros
Carregador frontal, capacidade 1,3m3 |  |  |  | 9439
Carregador frontal, capacidade 3,1m3 |  |  |  | 15915
Compactador de pneus, sete pneus |  |  |  | 5500
Compactador vibratório, pé-de-carneiro |  |  |  | 7400
Compactador de pneus, 13 pneus, rebocável |  |  |  | 1950
Compactador de pneus, pé-de-carneiro rebocável |  |  |  | 2100
Compressor 170 PCM, rebocável |  |  |  | 1490
Compressor 250 PCM, rebocável |  |  |  | 1780
Compressor 335 PCM, rebocável |  |  |  | 1910
Compressor 668 PCM, estacionário |  |  |  | 2460
Distribuidor de betume (asfalto) rebocável |  |  |  | 1900
Distribuidor de betume (asfalto) |  |  |  | 3200
Escavadeira hidráulica |  |  |  | 16900
Espalhador de agregados, rebocável |  |  |  | 860
Máquina para abertura de juntas em concreto |  |  |  | 75
Moto-escavo-transportador - 11m3 |  |  |  | 28420
Motoniveladora |  |  |  | 11800
Perfuratriz |  |  |  | 22.4
Perfuratriz |  |  |  | 23.5
Rolo compactador Tanden |  |  |  | 9400
Rolo compactador vibratório |  |  |  | 600
Rolo compactador de pneus |  |  |  | 9000
Rompedor de asfalto/concreto |  |  |  | 32.6
Soquete vibratório |  |  |  | 78
Trator de pneus |  |  |  | 6204
Trator D-4 com esteiras |  |  |  | 7147
Trator D-6D com esteiras |  |  |  | 14610
Trator retro-escavadeira carregadeira |  |  |  | 5603
Trator D-7 de esteiras |  |  |  | 18000
Trator D8-L, sem lâmina |  |  |  | 25000
Trator D8-L, com lâmina |  |  |  | 30000
Vibro-acabadora de asfalto |  |  |  | 10500
Vibro-acabadora de concreto |  |  |  | 1750 a 2.200
Vibro-acabadora de concreto |  |  |  | 2.500 a 3.000
b) Equipamento para Estrutura de Concreto Armado |  |  |  | Kg
Betoneira, 320 litros, motor elétrico |  |  |  | 1420
Betoneira, 320 litros, motor a gasolina |  |  |  | 1500
Betoneira, 580 litros, motor elétrico |  |  |  | 1850
Betoneira, 580 litros, motor a diesel |  |  |  | 1950
Conjunto para projeção de concreto |  |  |  | 750
Misturador horizontal para concreto |  |  |  | 3200
Régua vibradora para concreto |  |  |  | 101
Vibrador, motor elétrico |  |  |  | 35
Vibrador, gasolina |  |  |  | 45
5 - Pesos de Vergalhões
CA-25 E CA-50
Diâmetro (mm) | Peso (Kg/m)
6,3 (1/4") | 0.25
8,0 (5/16") | 0.4
10,0 (3/8") | 0.63
12,5 (1/2") | 1
16,0 (5/8") | 1.6
20,0 (3/4") | 2.5
22,3 (7/8") | 3
25,0 (1") | 4
32,0 (1 1/4") | 6.3
CA-60 (ARAME TREFILADO)
3.4 | 0.07
4.2 | 0.11
4.6 | 0.13
5 | 0.16
6 | 0.23
6.4 | 0.26
7 | 0.3
8 | 0.4
Obs.: Massa e tolerância
A massa real das barras deve ser igual à sua massa nominal, com tolerância de mais ou menos 6%
para diâmetro igual ou superior a 10 e de mais ou menos 10% para diâmetro inferior a 10;
para os fios, essa tolerância é de mais ou menos 6%.
6 - Pesos de Arame de Ferro
BWG | diâmetro mm | Grama/m | BWG | diâmetro mm | Grama/m
1 | 7.6 | 355 | 19 | 1.07 | 7
2 | 7.2 | 320 | 20 | 0.89 | 4.9
3 | 6.6 | 270 | 21 | 0.81 | 4
4 | 6 | 222 | 22 | 0.71 | 3.1
5 | 5.6 | 193 | 23 | 0.64 | 2.5
6 | 5.2 | 166 | 24 | 0.56 | 1.9
7 | 4.6 | 130 | 25 | 0.51 | 1.6
8 | 4.2 | 108 | 26 | 0.46 | 1.3
9 | 3.8 | 89 | 27 | 0.41 | 1.04
10 | 3.4 | 76 | 28 | 0.36 | 0.8
11 | 3.1 | 59 | 29 | 0.33
12 | 2.8 | 48 | 30 | 0.31
13 | 2.4 | 35 | 31 | 0.25 | 0.33
14 | 2.1 | 27.2 | 32 | 0.23
15 | 1.8 | 20 | 33 | 0.2
16 | 1.65 | 16.8 | 34 | 0.18
17 | 1.47 | 13.3 | 35 | 0.13
18 | 1.25 | 9.6 | 36 | 0.1
7 - Tabela de Fios e Cabos (em mm2)
20 AWG | 0,5mm2
18 AWG | 0,75mm2
16 AWG | 1mm2
14 AWG | 1,5mm2
12 AWG | 2,5mm2
10 AWG | 4mm2
8 AWG | 6mm2
6 AWG | 10 mm2
4 AWG | 16 mm2
2 AWG | 25mm2
1/0 AWG | 50mm2
2/0 AWG | 70mm2
3/0 AWG | 70mm2
4/0 AWG | 95mm2
250 AWG | 120mm2
300 AWG | 120mm2
350 AWG | 150mm2
400 AWG | 185mm2
500 AWG | 240mm2